## Матрица
Обобщенная трудовая функция | Трудовая функция/вид деятельности | Нормативный документ/ЗУН | Модуль | Инвариант/вариатив | ИЛ | КО
Подготовка, сборка, сварка и зачистка после сварки сварных швов элементов конструкции (изделий, узлов, деталей) | Ручная дуговая сварка (наплавка, резка) плавящимся покрытым электродом (РД) простых деталей неответственных конструкций | 'Профстандарт 40.002 код A 03.2'!A1 | Модуль А – РД сварка контрольных образцов | Константа |  | 17.75
Подготовка, сборка, сварка и зачистка после сварки сварных швов элементов конструкции (изделий, узлов, деталей) | Ручная дуговая сварка (наплавка, резка) плавящимся покрытым электродом (РД) простых деталей неответственных конструкций | 'Профстандарт 40.002 код A 03.2'!A1 | Модуль Б - РД сварка конструкции | Константа |  | 20.55
Подготовка, сборка, сварка и зачистка после сварки сварных швов элементов конструкции (изделий, узлов, деталей) | Частично механизированная сварка (наплавка) плавлением простых деталей неответственных конструкций | 'Профстандарт 40.002 код A 05.2'!A1 | Модуль В – МП сварка контрольных образцов | Константа |  | 14.55
Подготовка, сборка, сварка и зачистка после сварки сварных швов элементов конструкции (изделий, узлов, деталей) | Частично механизированная сварка (наплавка) плавлением простых деталей неответственных конструкций | 'Профстандарт 40.002 код A 05.2'!A1 | Модуль Г – МП конструкции | Константа | ; | 24.6
Подготовка, сборка, сварка и зачистка после сварки сварных швов элементов конструкции (изделий, узлов, деталей) | Ручная дуговая сварка (наплавка) неплавящимся электродом в защитном газе (РАД) простых деталей неответственных конструкций | 'Профстандарт 40.002 код A 04.2'!A1 | Модуль Д – РАД алюминий не замкнутая конструкция | Вариатив |  | 0
Подготовка, сборка, сварка и зачистка после сварки сварных швов элементов конструкции (изделий, узлов, деталей) | Ручная дуговая сварка (наплавка) неплавящимся электродом в защитном газе (РАД) простых деталей неответственных конструкций | 'Профстандарт 40.002 код А04'!A1 | Модуль Е – РАД высоколегированной стали не замкнутая конструкция | Вариатив |  | 7.75
Подготовка, сборка, сварка и зачистка после сварки сварных швов элементов конструкции (изделий, узлов, деталей) | Ручная дуговая сварка (наплавка) неплавящимся электродом в защитном газе (РАД) простых деталей неответственных конструкций | 'Профстандарт 40.002 код А04'!A1 | Модуль Ж – РАД углеродистой конструкционной стали (конструкция) | Вариатив |  | 7.45
Для выполнения конкурсного задания (при проведении РЧ) неизменными являются модули А,Б,В,Г. В случае если в регионе востребована сварка неплавящимся электродом в среде защитного газа, выбирается модуль Д, и модуль Ж. В другом регионе может быть выбран модуль Е и модуль Ж. В случае если ни один из модулей не походит под запрос работодателя конкретного региона, то в таком случае любой вариативный модуль формируется регионом самостоятельно под запрос конкретного работодателя. Количество баллов в критериях оценки и по аспектам не меняется.
КО
КО
КО
КО
КО
КО
КО
КО
КО
КО
КО
КО
КО
КО
КО
КО
КО
КО
КО
КО
КО
КО
КО
КО
КО
КО
КО
КО
КО
КО
КО
КО
КО
КО
КО
КО
КО
КО
КО
КО
КО
КО
КО
КО
КО
КО
КО
КО
КО
КО
КО
КО
КО
КО
КО
КО
КО
КО
КО
КО
КО
КО
КО
КО
КО
КО
КО
КО
КО
КО
КО
КО
КО
КО
КО
КО
КО
КО
КО
КО
КО
КО
КО
КО
КО
КО
КО
КО
КО
КО
КО
КО
КО
КО
КО
КО
КО
КО
КО
КО
КО
КО
КО
КО
КО
КО
КО
КО
КО
КО
КО
КО
КО
КО
КО
КО
КО
КО
КО
КО
КО
КО
КО
КО
КО
КО
КО
КО
КО
КО
КО
КО
КО
КО
КО
КО
КО
КО
КО
КО
КО
КО
КО
КО
КО
КО
КО
КО
КО
КО
КО
КО
КО
КО
КО
КО
КО
КО
КО
КО
КО
КО
КО
КО
КО
КО
КО
КО
КО
КО
КО
КО
КО
КО
КО
КО
КО
КО
КО
КО
КО
КО
КО
КО
КО
КО
КО
КО
КО
КО
КО
КО
КО
КО
КО
КО
КО
КО
КО
КО
КО
КО
КО
КО
КО
КО
КО
КО
КО
КО
КО
КО
КО
КО
КО
КО
КО
КО
КО
КО
КО
КО
КО
КО
КО
КО
КО
КО
КО
КО
КО
КО
КО
КО
КО
КО
КО
КО
КО
КО
КО
КО
КО
КО
КО
КО
КО
КО
КО
КО
КО
КО
КО
КО
КО
КО
КО
КО
КО
КО
КО
КО
КО
КО
КО
КО
КО
КО
КО
КО
КО
КО
КО
КО
КО
КО
КО
КО
КО
КО
КО
КО
КО
КО
КО
КО
КО
КО
КО
КО
КО
КО
КО
КО
КО
КО
КО
КО
КО
КО
КО
КО
КО
КО
КО
КО
КО
КО
КО
КО
КО
КО
КО
КО
КО
КО
КО
КО
КО
КО
КО
КО
КО
КО
КО
КО
КО
КО
КО
КО
КО
КО
КО
КО
КО
КО
КО
КО
КО
КО
КО
КО
КО
КО
КО
КО
КО
КО
КО
КО
КО
КО
КО
КО
КО
КО
КО
КО
КО
КО
КО
КО
КО
КО
КО
КО
КО
КО
КО
КО
КО
КО
КО
КО
КО
КО
КО
КО
КО
КО
КО
КО
КО
КО
КО
КО
КО
КО
КО
КО
КО
КО
КО
КО
КО
КО
КО
КО
КО
КО
КО
КО
КО
КО
КО
КО
КО
КО
КО
КО
КО
КО
КО
КО
КО
КО
КО
КО
КО
КО
КО
КО
КО
КО
КО
КО
КО
КО
КО
КО
КО
КО
КО
КО
КО
КО
КО
КО
КО
КО
КО
КО
КО
КО
КО
КО
КО
КО
КО
КО
КО
КО
КО
КО
КО
КО
КО
КО
КО
КО
КО
КО
КО
КО
КО
КО
КО
КО
КО
КО
КО
КО
КО
КО
КО
КО
КО
КО
КО
КО
КО
КО
КО
КО
КО
КО
КО
КО
КО
КО
КО
КО
КО
КО
КО
КО
КО
КО
КО
КО
КО
КО
КО
КО
КО
КО
КО
КО
КО
КО
КО
КО
КО
КО
КО
КО
КО
КО
КО
КО
КО
КО
КО
КО
КО
КО
КО
КО
КО
КО
КО
КО
КО
КО
КО
КО
КО
КО
КО
КО
КО
КО
КО
КО
КО
КО
КО
КО
КО
КО
КО
КО
КО
КО
КО
КО
КО
КО
КО
КО
КО
КО
КО
КО
КО
КО
КО
КО
КО
КО
КО
КО
КО
КО
КО
КО
КО
КО
КО
КО
КО
КО
КО
КО
КО
КО
КО
КО
КО
КО
КО
КО
КО
КО
КО
КО
КО
КО
КО
КО
КО
КО
КО
КО
КО
КО
КО
КО
КО
КО
КО
КО
КО
КО
КО
КО
КО
КО
КО
КО
КО
КО
КО
КО
КО
КО
КО
КО
КО
КО
КО
КО
КО
КО
КО
КО
КО
КО
КО
КО
КО
КО
КО
КО
КО
КО
КО
КО
КО
КО
КО
КО
КО
КО
КО
КО
КО
КО
КО
КО
КО
КО
КО
КО
КО
КО
КО
КО
КО
КО
КО
КО
КО
КО
КО
КО
КО
КО
КО
КО
КО
КО
КО
КО
КО
КО
КО
КО
КО
КО
КО
КО
КО
КО
КО
КО
КО
КО
КО
КО
КО
КО
КО
КО
КО
КО
КО
КО
КО
КО
КО
КО
КО
КО
КО
КО
КО
КО
КО
КО
КО
КО
КО
КО
КО
КО
КО
КО
КО
КО
КО
КО
КО
КО
КО
КО
КО
КО
КО
КО
КО
КО
КО
КО
КО
КО
КО
КО
КО
КО
КО
КО
КО
КО
КО
КО
КО
КО
КО
КО
КО
КО
КО
КО
КО
КО
КО
КО
КО
КО
КО
КО
КО
КО
КО
КО
КО
КО
КО
КО
КО
КО
КО
КО
КО
КО
КО
КО
КО
КО
КО
КО
КО
КО
КО
КО
КО
КО
КО
КО
КО
КО
КО
КО
КО
КО
КО
КО
КО
КО
КО
КО
КО
КО
КО
КО
КО
КО
КО
КО
КО
КО
КО
КО
КО
КО
КО
КО
КО
КО
КО
КО
КО
КО
КО
КО
КО
КО
КО
КО
КО
КО
КО
КО
КО
КО
КО
КО
КО
КО
КО
КО
КО
КО
КО
КО
КО
КО
КО
КО
КО
КО
КО

## Профстандарт 40.002 код A 04.2
Профстандарт: 40.002 код A/04.2
Трудовые действия | Умения | Знания
Трудовые действия, предусмотренные трудовой функцией по коду A/01.2 настоящего профессионального стандарта | Владеть необходимыми умениями, предусмотренными трудовой функцией по коду A/01.2 настоящего профессионального стандарта | Необходимые знания, предусмотренные трудовой функцией по коду A/01.2 настоящего профессионального стандарта
Проверка оснащенности сварочного поста РАД | Проверять работоспособность и исправность оборудования для РАД | Основные типы, конструктивные элементы и размеры сварных соединений, выполняемых РАД, и обозначение их на чертежах
Проверка работоспособности и исправности оборудования поста РАД | Настраивать сварочное оборудование для РАД | Основные группы и марки материалов, свариваемых РАД
Проверка наличия заземления сварочного поста РАД | Выбирать пространственное положение сварного шва для РАД | Сварочные (наплавочные) материалы для РАД
Подготовка и проверка сварочных материалов для РАД | Владеть техникой предварительного, сопутствующего (межслойного) подогрева металла в соответствии с требованиями производственно-технологической документации по сварке | Устройство сварочного и вспомогательного оборудования для РАД, назначение и условия работы контрольно-измерительных приборов, правила их эксплуатации и область применения. Основные типы и устройства для возбуждения и стабилизации сварочной дуги (сварочные осцилляторы)
Настройка оборудования РАД для выполнения сварки | Владеть техникой РАД простых деталей неответственных конструкций в нижнем, вертикальном и горизонтальном пространственном положении сварного шва | Правила эксплуатации газовых баллонов
Выполнение предварительного, сопутствующего (межслойного) подогрева металла | Контролировать с применением измерительного инструмента сваренные РАД детали на соответствие геометрических размеров требованиям конструкторской и производственно-технологической документации по сварке | Техника и технология РАД для сварки простых деталей неответственных конструкций в нижнем, вертикальном и горизонтальном пространственном положении сварного шва
Выполнение РАД простых деталей неответственных конструкций | Пользоваться конструкторской, производственно-технологической и нормативной документацией для выполнения данной трудовой функции | Выбор режима подогрева и порядок проведения работ по предварительному, сопутствующему (межслойному) подогреву металла
Контроль с применением измерительного инструмента сваренных РАД деталей на соответствие геометрических размеров требованиям конструкторской и производственно-технологической документации по сварке |  | Причины возникновения и меры предупреждения внутренних напряжений и деформаций в свариваемых (наплавляемых) изделиях
Причины возникновения дефектов сварных швов, способы их предупреждения и исправления
Профстандарт: 40.002 код A/01.2
Трудовые действия | Умения | Знания
Ознакомление с конструкторской и производственно-технологической документацией по сварке; Проверка работоспособности и исправности сварочного оборудования; Зачистка ручным или механизированным инструментом элементов конструкции (изделия, узлы, детали) под сварку; Выбор пространственного положения сварного шва для сварки элементов конструкции (изделий, узлов, деталей); Сборка элементов конструкции (изделий, узлов, деталей) под сварку с применением сборочных приспособлений;Сборка элементов конструкции (изделия, узлы, детали) под сварку на прихватках; Контроль с применением измерительного инструмента подготовленных и собранных с применением сборочных приспособлений элементов конструкции (изделия, узлы, детали) на соответствие геометрических размеров требованиям конструкторской и производственно-технологической документации по сварке; Контроль с применением измерительного инструмента подготовленных и собранных на прихватках элементов конструкции (изделия, узлы, детали) на соответствие геометрических размеров требованиям конструкторской и производственно-технологической документации по сварке; Зачистка ручным или механизированным инструментом сварных швов после сварки; Удаление ручным или механизированным инструментом поверхностных дефектов (поры, шлаковые включения, подрезы, брызги металла, наплывы и т.д.). | Основные типы, конструктивные элементы, размеры сварных соединений и обозначение их на чертежах; Правила подготовки кромок изделий под сварку; Основные группы и марки свариваемых материалов; Устройство сварочного и вспомогательного оборудования, назначение и условия работы контрольно-измерительных приборов, правила их эксплуатации и область применения; Правила сборки элементов конструкции под сварку; Виды и назначение сборочных, технологических приспособлений и оснастки; Способы устранения дефектов сварных швов; Правила технической эксплуатации электроустановок; Нормы и правила пожарной безопасности при проведении сварочных работ; Правила по охране труда, в том числе на рабочем месте. | Выбирать пространственное положение сварного шва для сварки элементов конструкции (изделий, узлов, деталей);Применять сборочные приспособления для сборки элементов конструкции (изделий, узлов, деталей) под сварку; Использовать ручной и механизированный инструмент для подготовки элементов конструкции (изделий, узлов, деталей) под сварку, зачистки сварных швов и удаления поверхностных дефектов после сварки; Использовать измерительный инструмент для контроля собранных элементов конструкции (изделий, узлов, деталей) на соответствие геометрических размеров требованиям конструкторской и производственно-технологической документации по сварке; Пользоваться конструкторской, производственно-технологической и нормативной документацией для выполнения данной трудовой функции.
ФГОС СПО 15.01.05 СВАРЩИК (РУЧНОЙ И ЧАСТИЧНО МЕХАНИЗИРОВАННОЙ СВАРКИ (НАПЛАВКИ)
Профессиональные компетенции по видам деятельности
ПК 1.1. Читать чертежи средней сложности и сложных сварных металлоконструкций.
ПК 1.2. Использовать конструкторскую, нормативно-техническую и производственно-технологическую документацию по сварке.
ПК 1.3. Проверять оснащенность, работоспособность, исправность и осуществлять настройку оборудования поста для различных способов сварки.
ПК 1.4. Подготавливать и проверять сварочные материалы для различных способов сварки.
ПК 1.5. Выполнять сборку и подготовку элементов конструкции под сварку.
ПК 1.6. Проводить контроль подготовки и сборки элементов конструкции под сварку.
ПК 1.7. Выполнять предварительный, сопутствующий (межслойный) подогрева металла.
ПК 1.8. Зачищать и удалять поверхностные дефекты сварных швов после сварки.
ПК 1.9. Проводить контроль сварных соединений на соответствие геометрическим размерам, требуемым конструкторской и производственно-технологической документации по сварке.
ПК 3.2. Выполнять ручную дуговую сварку (наплавку) неплавящимся электродом в защитном газе различных деталей из цветных металлов и сплавов во всех пространственных положениях сварного шва.

## Профстандарт 40.002 код A 05.2
Профстандарт: 40.002 код A/05.2
Трудовые действия | Умения | Знания
Трудовые действия, предусмотренные трудовой функцией по коду A/01.2 настоящего профессионального стандарта | Владеть необходимыми умениями, предусмотренными трудовой функцией по коду A/01.2 настоящего профессионального стандарта | Необходимые знания, предусмотренные трудовой функцией по коду A/01.2 настоящего профессионального стандарта
Проверка оснащенности сварочного поста частично механизированной сварки (наплавки) плавлением | Проверять работоспособность и исправность оборудования для частично механизированной сварки (наплавки) плавлением | Основные типы, конструктивные элементы и размеры сварных соединений выполняемых частично механизированной сваркой (наплавкой) плавлением и обозначение их на чертежах
Проверка работоспособности и исправности оборудования поста частично механизированной сварки (наплавки) плавлением | Настраивать сварочное оборудование для частично механизированной сварки (наплавки) плавлением | Основные группы и марки материалов, свариваемых частично механизированной сваркой (наплавкой) плавлением
Проверка наличия заземления сварочного поста частично механизированной сварки (наплавки) плавлением | Выбирать пространственное положение сварного шва для частично механизированной сварки (наплавки) плавлением | Сварочные (наплавочные) материалы для частично механизированной сварки (наплавки) плавлением
Подготовка и проверка сварочных материалов для частично механизированной сварки (наплавки) | Владеть техникой предварительного, сопутствующего (межслойного) подогрева металла в соответствии с требованиями производственно-технологической документации по сварке | Устройство сварочного и вспомогательного оборудования для частично механизированной сварки (наплавки) плавлением, назначение и условия работы контрольно-измерительных приборов, правила их эксплуатации и область применения
Настройка оборудования для частично механизированной сварки (наплавки) плавлением для выполнения сварки | Владеть техникой частично механизированной сварки (наплавки) плавлением простых деталей неответственных конструкций в нижнем, вертикальном и горизонтальном пространственном положении сварного шва | Правила эксплуатации газовых баллонов
Выполнение предварительного, сопутствующего (межслойного) подогрева металла | Контролировать с применением измерительного инструмента сваренные частично механизированной сваркой плавлением простые детали на соответствие геометрических размеров требованиям конструкторской и производственно-технологической документации по сварке | Техника и технология частично механизированной сварки (наплавки) плавлением для сварки простых деталей неответственных конструкций в нижнем, вертикальном и горизонтальном пространственном положении сварного шва
Выполнять частично механизированную сварку (наплавку) плавлением простых деталей неответственных конструкций | Пользоваться конструкторской, производственно-технологической и нормативной документацией для выполнения данной трудовой функции | Выбор режима подогрева и порядок проведения работ по предварительному, сопутствующему (межслойному) подогреву металла
Контролировать с применением измерительного инструмента сваренные частично механизированной сваркой (наплавкой) плавлением детали на соответствие геометрических размеров требованиям конструкторской и производственно-технологической документации по сварке |  | Причины возникновения и меры предупреждения внутренних напряжений и деформаций в свариваемых (наплавляемых) изделиях
Причины возникновения дефектов сварных швов, способы их предупреждения и исправления
Профстандарт: 40.002 код A/01.2
Трудовые действия | Знания | Умения
Ознакомление с конструкторской и производственно-технологической документацией по сварке; Проверка работоспособности и исправности сварочного оборудования; Зачистка ручным или механизированным инструментом элементов конструкции (изделия, узлы, детали) под сварку; Выбор пространственного положения сварного шва для сварки элементов конструкции (изделий, узлов, деталей); Сборка элементов конструкции (изделий, узлов, деталей) под сварку с применением сборочных приспособлений;Сборка элементов конструкции (изделия, узлы, детали) под сварку на прихватках; Контроль с применением измерительного инструмента подготовленных и собранных с применением сборочных приспособлений элементов конструкции (изделия, узлы, детали) на соответствие геометрических размеров требованиям конструкторской и производственно-технологической документации по сварке; Контроль с применением измерительного инструмента подготовленных и собранных на прихватках элементов конструкции (изделия, узлы, детали) на соответствие геометрических размеров требованиям конструкторской и производственно-технологической документации по сварке; Зачистка ручным или механизированным инструментом сварных швов после сварки; Удаление ручным или механизированным инструментом поверхностных дефектов (поры, шлаковые включения, подрезы, брызги металла, наплывы и т.д.). | Выбирать пространственное положение сварного шва для сварки элементов конструкции (изделий, узлов, деталей);Применять сборочные приспособления для сборки элементов конструкции (изделий, узлов, деталей) под сварку; Использовать ручной и механизированный инструмент для подготовки элементов конструкции (изделий, узлов, деталей) под сварку, зачистки сварных швов и удаления поверхностных дефектов после сварки; Использовать измерительный инструмент для контроля собранных элементов конструкции (изделий, узлов, деталей) на соответствие геометрических размеров требованиям конструкторской и производственно-технологической документации по сварке; Пользоваться конструкторской, производственно-технологической и нормативной документацией для выполнения данной трудовой функции. | Основные типы, конструктивные элементы, размеры сварных соединений и обозначение их на чертежах; Правила подготовки кромок изделий под сварку; Основные группы и марки свариваемых материалов; Устройство сварочного и вспомогательного оборудования, назначение и условия работы контрольно-измерительных приборов, правила их эксплуатации и область применения; Правила сборки элементов конструкции под сварку; Виды и назначение сборочных, технологических приспособлений и оснастки; Способы устранения дефектов сварных швов; Правила технической эксплуатации электроустановок; Нормы и правила пожарной безопасности при проведении сварочных работ; Правила по охране труда, в том числе на рабочем месте.
ФГОС СПО 15.01.05 СВАРЩИК (РУЧНОЙ И ЧАСТИЧНО МЕХАНИЗИРОВАННОЙ СВАРКИ (НАПЛАВКИ)
Профессиональные компетенции по видам деятельности
ПК 1.1. Читать чертежи средней сложности и сложных сварных металлоконструкций.
ПК 1.2. Использовать конструкторскую, нормативно-техническую и производственно-технологическую документацию по сварке.
ПК 1.3. Проверять оснащенность, работоспособность, исправность и осуществлять настройку оборудования поста для различных способов сварки.
ПК 1.4. Подготавливать и проверять сварочные материалы для различных способов сварки.
ПК 1.5. Выполнять сборку и подготовку элементов конструкции под сварку.
ПК 1.6. Проводить контроль подготовки и сборки элементов конструкции под сварку.
ПК 1.7. Выполнять предварительный, сопутствующий (межслойный) подогрева металла.
ПК 1.8. Зачищать и удалять поверхностные дефекты сварных швов после сварки.
ПК 1.9. Проводить контроль сварных соединений на соответствие геометрическим размерам, требуемым конструкторской и производственно-технологической документации по сварке.
ПК 4.1. Выполнять частично механизированную сварку плавлением различных деталей из углеродистых и конструкционных сталей во всех пространственных положениях сварного шва.

## Профстандарт 40.002 код А04
Профстандарт: 40.002 код A/04.2
Трудовые действия | Умения | Знания
Трудовые действия, предусмотренные трудовой функцией по коду A/01.2 настоящего профессионального стандарта | Владеть необходимыми умениями, предусмотренными трудовой функцией по коду A/01.2 настоящего профессионального стандарта | Необходимые знания, предусмотренные трудовой функцией по коду A/01.2 настоящего профессионального стандарта
Проверка оснащенности сварочного поста РАД | Проверять работоспособность и исправность оборудования для РАД | Основные типы, конструктивные элементы и размеры сварных соединений, выполняемых РАД, и обозначение их на чертежах
Проверка работоспособности и исправности оборудования поста РАД | Настраивать сварочное оборудование для РАД | Основные группы и марки материалов, свариваемых РАД
Проверка наличия заземления сварочного поста РАД | Выбирать пространственное положение сварного шва для РАД | Сварочные (наплавочные) материалы для РАД
Подготовка и проверка сварочных материалов для РАД | Владеть техникой предварительного, сопутствующего (межслойного) подогрева металла в соответствии с требованиями производственно-технологической документации по сварке | Устройство сварочного и вспомогательного оборудования для РАД, назначение и условия работы контрольно-измерительных приборов, правила их эксплуатации и область применения. Основные типы и устройства для возбуждения и стабилизации сварочной дуги (сварочные осцилляторы)
Настройка оборудования РАД для выполнения сварки | Владеть техникой РАД простых деталей неответственных конструкций в нижнем, вертикальном и горизонтальном пространственном положении сварного шва | Правила эксплуатации газовых баллонов
Выполнение предварительного, сопутствующего (межслойного) подогрева металла | Контролировать с применением измерительного инструмента сваренные РАД детали на соответствие геометрических размеров требованиям конструкторской и производственно-технологической документации по сварке | Техника и технология РАД для сварки простых деталей неответственных конструкций в нижнем, вертикальном и горизонтальном пространственном положении сварного шва
Выполнение РАД простых деталей неответственных конструкций | Пользоваться конструкторской, производственно-технологической и нормативной документацией для выполнения данной трудовой функции | Выбор режима подогрева и порядок проведения работ по предварительному, сопутствующему (межслойному) подогреву металла
Контроль с применением измерительного инструмента сваренных РАД деталей на соответствие геометрических размеров требованиям конструкторской и производственно-технологической документации по сварке |  | Причины возникновения и меры предупреждения внутренних напряжений и деформаций в свариваемых (наплавляемых) изделиях
Причины возникновения дефектов сварных швов, способы их предупреждения и исправления
Профстандарт: 40.002 код A/01.2
Трудовые действия | Умения | Знания
Ознакомление с конструкторской и производственно-технологической документацией по сварке; Проверка работоспособности и исправности сварочного оборудования; Зачистка ручным или механизированным инструментом элементов конструкции (изделия, узлы, детали) под сварку; Выбор пространственного положения сварного шва для сварки элементов конструкции (изделий, узлов, деталей); Сборка элементов конструкции (изделий, узлов, деталей) под сварку с применением сборочных приспособлений;Сборка элементов конструкции (изделия, узлы, детали) под сварку на прихватках; Контроль с применением измерительного инструмента подготовленных и собранных с применением сборочных приспособлений элементов конструкции (изделия, узлы, детали) на соответствие геометрических размеров требованиям конструкторской и производственно-технологической документации по сварке; Контроль с применением измерительного инструмента подготовленных и собранных на прихватках элементов конструкции (изделия, узлы, детали) на соответствие геометрических размеров требованиям конструкторской и производственно-технологической документации по сварке; Зачистка ручным или механизированным инструментом сварных швов после сварки; Удаление ручным или механизированным инструментом поверхностных дефектов (поры, шлаковые включения, подрезы, брызги металла, наплывы и т.д.). | Основные типы, конструктивные элементы, размеры сварных соединений и обозначение их на чертежах; Правила подготовки кромок изделий под сварку; Основные группы и марки свариваемых материалов; Устройство сварочного и вспомогательного оборудования, назначение и условия работы контрольно-измерительных приборов, правила их эксплуатации и область применения; Правила сборки элементов конструкции под сварку; Виды и назначение сборочных, технологических приспособлений и оснастки; Способы устранения дефектов сварных швов; Правила технической эксплуатации электроустановок; Нормы и правила пожарной безопасности при проведении сварочных работ; Правила по охране труда, в том числе на рабочем месте. | Выбирать пространственное положение сварного шва для сварки элементов конструкции (изделий, узлов, деталей);Применять сборочные приспособления для сборки элементов конструкции (изделий, узлов, деталей) под сварку; Использовать ручной и механизированный инструмент для подготовки элементов конструкции (изделий, узлов, деталей) под сварку, зачистки сварных швов и удаления поверхностных дефектов после сварки; Использовать измерительный инструмент для контроля собранных элементов конструкции (изделий, узлов, деталей) на соответствие геометрических размеров требованиям конструкторской и производственно-технологической документации по сварке; Пользоваться конструкторской, производственно-технологической и нормативной документацией для выполнения данной трудовой функции.
ФГОС СПО 15.01.05 СВАРЩИК (РУЧНОЙ И ЧАСТИЧНО МЕХАНИЗИРОВАННОЙ СВАРКИ (НАПЛАВКИ)
Профессиональные компетенции по видам деятельности
ПК 1.1. Читать чертежи средней сложности и сложных сварных металлоконструкций.
ПК 1.2. Использовать конструкторскую, нормативно-техническую и производственно-технологическую документацию по сварке.
ПК 1.3. Проверять оснащенность, работоспособность, исправность и осуществлять настройку оборудования поста для различных способов сварки.
ПК 1.4. Подготавливать и проверять сварочные материалы для различных способов сварки.
ПК 1.5. Выполнять сборку и подготовку элементов конструкции под сварку.
ПК 1.6. Проводить контроль подготовки и сборки элементов конструкции под сварку.
ПК 1.7. Выполнять предварительный, сопутствующий (межслойный) подогрева металла.
ПК 1.8. Зачищать и удалять поверхностные дефекты сварных швов после сварки.
ПК 1.9. Проводить контроль сварных соединений на соответствие геометрическим размерам, требуемым конструкторской и производственно-технологической документации по сварке.
ПК 3.1. Выполнять ручную дуговую сварку (наплавку) неплавящимся электродом в защитном газе различных деталей из углеродистых и конструкционных сталей во всех пространственных положениях сварного шва.

## Профстандарт 40.002 код A 03.2
Профстандарт: 40.002 код A/01.2
Трудовые действия | Знания | Умения
Ознакомление с конструкторской и производственно-технологической документацией по сварке; Проверка работоспособности и исправности сварочного оборудования; Зачистка ручным или механизированным инструментом элементов конструкции (изделия, узлы, детали) под сварку; Выбор пространственного положения сварного шва для сварки элементов конструкции (изделий, узлов, деталей); Сборка элементов конструкции (изделий, узлов, деталей) под сварку с применением сборочных приспособлений;Сборка элементов конструкции (изделия, узлы, детали) под сварку на прихватках; Контроль с применением измерительного инструмента подготовленных и собранных с применением сборочных приспособлений элементов конструкции (изделия, узлы, детали) на соответствие геометрических размеров требованиям конструкторской и производственно-технологической документации по сварке; Контроль с применением измерительного инструмента подготовленных и собранных на прихватках элементов конструкции (изделия, узлы, детали) на соответствие геометрических размеров требованиям конструкторской и производственно-технологической документации по сварке; Зачистка ручным или механизированным инструментом сварных швов после сварки; Удаление ручным или механизированным инструментом поверхностных дефектов (поры, шлаковые включения, подрезы, брызги металла, наплывы и т.д.). | Выбирать пространственное положение сварного шва для сварки элементов конструкции (изделий, узлов, деталей);Применять сборочные приспособления для сборки элементов конструкции (изделий, узлов, деталей) под сварку; Использовать ручной и механизированный инструмент для подготовки элементов конструкции (изделий, узлов, деталей) под сварку, зачистки сварных швов и удаления поверхностных дефектов после сварки; Использовать измерительный инструмент для контроля собранных элементов конструкции (изделий, узлов, деталей) на соответствие геометрических размеров требованиям конструкторской и производственно-технологической документации по сварке; Пользоваться конструкторской, производственно-технологической и нормативной документацией для выполнения данной трудовой функции. | Основные типы, конструктивные элементы, размеры сварных соединений и обозначение их на чертежах; Правила подготовки кромок изделий под сварку; Основные группы и марки свариваемых материалов; Устройство сварочного и вспомогательного оборудования, назначение и условия работы контрольно-измерительных приборов, правила их эксплуатации и область применения; Правила сборки элементов конструкции под сварку; Виды и назначение сборочных, технологических приспособлений и оснастки; Способы устранения дефектов сварных швов; Правила технической эксплуатации электроустановок; Нормы и правила пожарной безопасности при проведении сварочных работ; Правила по охране труда, в том числе на рабочем месте.
Профстандарт: 40.002 код A/03.2
Трудовые действия | Знания | Умения
Проверка оснащенности сварочного поста РД; Проверка работоспособности и исправности оборудования поста РД; Проверка наличия заземления сварочного поста РД; Подготовка и проверка сварочных материалов для РД; Настройка оборудования РД для выполнения сварки; Выполнение предварительного, сопутствующего (межслойного) подогрева металла; Выполнение РД простых деталей неответственных конструкций; Выполнение дуговой резки простых деталей; Контроль с применением измерительного инструмента сваренных РД деталей на соответствие геометрических размеров требованиям конструкторской и производственно-технологической документации по сварке. | Основные типы, конструктивные элементы и размеры сварных соединений, выполняемых РД, и обозначение их на чертежах; Основные группы и марки материалов, свариваемых РД; Сварочные (наплавочные) материалы для РД; Устройство сварочного и вспомогательного оборудования для РД, назначение и условия работы контрольно-измерительных приборов, правила их эксплуатации и область применения; Техника и технология РД простых деталей неответственных конструкций в нижнем, вертикальном и горизонтальном пространственном положении сварного шва. Дуговая резка простых деталей; Выбор режима подогрева и порядок проведения работ по предварительному, сопутствующему (межслойному) подогреву металла; Причины возникновения и меры предупреждения внутренних напряжений и деформаций в свариваемых (наплавляемых) изделиях; Причины возникновения дефектов сварных швов, способы их предупреждения и исправления. | Проверять работоспособность и исправность сварочного оборудования для РД; Настраивать сварочное оборудование для РД; Выбирать пространственное положение сварного шва для РД; Владеть техникой предварительного, сопутствующего (межслойного) подогрева металла в соответствии с требованиями производственно-технологической документации по сварке; Владеть техникой РД простых деталей неответственных конструкций в нижнем, вертикальном и горизонтальном пространственном положении сварного шва. Владеть техникой дуговой резки металла; Контролировать с применением измерительного инструмента сваренные РД детали на соответствие геометрических размеров требованиям конструкторской и производственно-технологической документации по сварке; Пользоваться конструкторской, производственно-технологической и нормативной документацией для выполнения данной трудовой функции.
ФГОС СПО 15.01.05 СВАРЩИК (РУЧНОЙ И ЧАСТИЧНО МЕХАНИЗИРОВАННОЙ СВАРКИ (НАПЛАВКИ)
Профессиональные компетенции по видам деятельности
ПК 1.1. Читать чертежи средней сложности и сложных сварных металлоконструкций.
ПК 1.2. Использовать конструкторскую, нормативно-техническую и производственно-технологическую документацию по сварке.
ПК 1.3. Проверять оснащенность, работоспособность, исправность и осуществлять настройку оборудования поста для различных способов сварки.
ПК 1.4. Подготавливать и проверять сварочные материалы для различных способов сварки.
ПК 1.5. Выполнять сборку и подготовку элементов конструкции под сварку.
ПК 1.6. Проводить контроль подготовки и сборки элементов конструкции под сварку.
ПК 1.7. Выполнять предварительный, сопутствующий (межслойный) подогрева металла.
ПК 1.8. Зачищать и удалять поверхностные дефекты сварных швов после сварки.
ПК 1.9. Проводить контроль сварных соединений на соответствие геометрическим размерам, требуемым конструкторской и производственно-технологической документации по сварке.
ПК 2.1. Выполнять ручную дуговую сварку различных деталей из углеродистых и конструкционных сталей во всех пространственных положениях сварного шва.