## Тех.карта
|  |  | № Тех.Карты: | [6 empty] | 1, модуль А
|  |  | Дата |  |  | 2023-03-20 |  |  |  |  | Редакция | [8 empty] | Шифр
|  |  | Нормативные ссылки | [10 empty] | ГОСТ 16037-80 С17
Разработал |  |  | Хныкин Виктор Владмирович | [10 empty] | Изготовитель
Место: |  |  | РЧ (Оренбургская область) 2023 | [10 empty] | Заказчик
Основной материал
№ | Марка материала |  |  |  | Группа |  |  | Условие доставки |  |  |  |  | Толщина (мм) |  |  |  | Ø (мм) |  |  |  | Угол разделки |  | Примечание
[13 empty] | мин | макс |  |  | мин |  | макс.
1 | Ст20 | [11 empty] | 8 | 8 | [6 empty] | 30
2
b=2+1 c=1+-0.5 | [14 empty] | e=13+3 e=1.5+-1.5
Тип соединения |  |  |  | Тип оборудования | [5 empty] | Подкладка |  |  |  | Одно/дву-сторонняя | [5 empty] | Слой |  | Способ прихваток |  |  | Сопло
Стыковое соединение |  |  |  | труба/труба | [5 empty] | нет |  |  |  | односторонная | [5 empty] | 3 |  | 111
Положение св. |  |  |  | Высота наплавки | [5 empty] | Угол горелки,° |  |  |  | Вид каплепереноса | [5 empty] | Ø W (мм) |  | Угол горелки |  |  | вылет эл. (мм)
вертикальное положение/ в горизонте
Сварочный процесс
№ | Сварочный процесс |  | Защитный газ |  |  |  | Газ поддува |  |  | Материал присадки |  |  |  | Классификатор | [5 empty] | Сварочное оборудование |  |  |  | Колебания (мм) |  | примечание
1 | 111 |  | нет |  |  |  | нет |  |  | УОНИ 13/55 | [9 empty] | kemppi MasterTig MLS 2300 ACDC |  |  |  | круговые |  | корень
2 | 111 |  | нет |  |  |  | нет |  |  | УОНИ 13/55 | [9 empty] | kemppi MasterTig MLS 2300 ACDC |  |  |  | зиграгообразные |  | заполнение
3 | 111 |  | нет |  |  |  | нет |  |  | УОНИ 13/55 | [9 empty] | kemppi MasterTig MLS 2300 ACDC |  |  |  | зиграгообразные |  | облицовка
Параметры сварки
№ прохода |  | Ø присадки |  | Процесс |  |  | Wfs (м/мин) |  |  |  |  | Ток (А) | [5 empty] | Расход газа (л/мин) |  |  |  | Напряжение (В) |  |  |  | V св. (мм/мин)
[7 empty] | Мин |  |  | Макс |  | Мин |  | Макс |  |  |  | Мин |  | Макс |  | Мин |  | Макс
1 |  | 2 |  | 111 | [7 empty] | 60 |  | 70
Доп.Инфо. |  | Проход №1 – Корневой слой
2 |  | 3 |  | 111 | [7 empty] | 70 |  | 80
Доп.Инфо. |  | Проход №2 – Заполняющий слой
3 |  | 4 |  | 111 | [7 empty] | 70 |  | 80
Доп.Инфо. |  | Проход №3 – Облицовочный слой
Термообработка
Мин. темп. предварительного прогрева | [8 empty] | Макс. темп. между проходами | [6 empty] | Метод
термообработка после сварки
Температура | [8 empty] | Продолжительность
Дополнительные требования и рекомендации
ПЕРЕЧЕНЬ И ПОСЛЕДОВАТЕЛЬНОСТЬ ОПЕРАЦИЙ СБОРКИ И СВАРКИ
№ п/п |  | Операция |  |  |  |  | Содержание операций
1 |  | Очистка |  |  |  |  | удалить всю ржавчину и заусенцы(УШМ 1200w)
2 |  | Подготовка Кромок |  |  |  |  | Зачистить до металлического блеска свариваемые кромки и прилегающие к нимнаружные поверхности труб на ширину 20 мм и внутренние поверхности труб на ширину 10 мм.(УШМ 1200w)
3 |  | Сборка |  |  |  |  | выполнить сборку детали с требуемым зазором, проконтролировать величину смещения кромок(не более 0,5мм). Выполнить 4 прихватки равномерно по периметру стыка, длинной не более 15мм, на режиме сварке корневого слоя шва, Зачистиь прихватки от шлака и брызг расплавленного металла, проконтролировать качество прихваток. Предъявить рабочей группе по параметрам.
4 |  | Сварка |  |  |  |  | Обработать концы прихваток для обеспечения плавного перехода при сварке корневого слоя шва, установить образец в вертикальном положение шва, ось в горизонте(неповоротный способ). Выполнить сварку двумя полуокружностями на подъем(во время сварки не разрешается снимать турбу с приспособления, сдвигать или менять положение). Зачистить шов и прилегающие к нему с обеих сторон поверхнсти на расстоянии 20мм от шлака и брызг расплавленного металла.
Разработал | [6 empty] | Хныкин Виктор Владмирович
Утвердил | [6 empty] | Хныкин Виктор Владмирович
|  |  | № Тех.Карты: | [6 empty] | 2, модуль А
|  |  | Дата |  |  | 2023-03-20 |  |  |  |  | Редакция | [8 empty] | Шифр
|  |  | Нормативные ссылки | [10 empty] | ГОСТ 5264-80 С17
Разработал |  |  | Хныкин Виктор Владимирович | [10 empty] | Изготовитель
Место: |  |  | РЧ (Оренбургская область 2023) | [10 empty] | Заказчик
Основной материал
№ | Марка материала |  |  |  | Группа |  |  | Условие доставки |  |  |  |  | Толщина (мм) |  |  |  | Ø (мм) |  |  |  | Угол разделки |  | Примечание
[13 empty] | мин | макс |  |  | мин |  | макс.
1 | Ст3 | [11 empty] | 10 | 10 | [6 empty] | 25
2
e=16+-2 g=0.5+1.5-0.5
Тип соединения |  |  |  | Тип оборудования | [5 empty] | Подкладка |  |  |  | Одно/дву-сторонняя | [5 empty] | Слой |  | Способ прихваток |  |  | Сопло
стыковое |  |  |  | пластина/пластина | [5 empty] | нет |  |  |  | односторонная | [5 empty] | 3 |  | 111
Положение св. |  |  |  | Высота наплавки | [5 empty] | Угол горелки,° |  |  |  | Вид каплепереноса | [5 empty] | Ø W (мм) |  | Угол горелки |  |  | вылет эл. (мм)
горизонтальное
Сварочный процесс
№ | Сварочный процесс |  | Защитный газ |  |  |  | Газ поддува |  |  | Материал присадки |  |  |  | Классификатор | [5 empty] | Сварочное оборудование |  |  |  | Колебания (мм) |  | примечание
1 | 111 |  | нет |  |  |  | нет |  |  | УОНИ 13/55 | [9 empty] | kemppi MasterTig MLS 2300 ACDC |  |  |  | круговые |  | корень
2 | 111 |  | нет |  |  |  | нет |  |  | УОНИ 13/55 | [9 empty] | kemppi MasterTig MLS 2300 ACDC |  |  |  | зиграгообразные |  | заполнение
3 | 111 |  | нет |  |  |  | нет |  |  | УОНИ 13/55 | [9 empty] | kemppi MasterTig MLS 2300 ACDC |  |  |  | зиграгообразные |  | облицовка
Параметры сварки
№ прохода |  | Ø присадки |  | Процесс |  |  | Wfs (м/мин) |  |  |  |  | Ток (А) | [5 empty] | Расход газа (л/мин) |  |  |  | Напряжение (В) |  |  |  | V св. (мм/мин)
[7 empty] | Мин |  |  | Макс |  | Мин |  | Макс |  |  |  | Мин |  | Макс |  | Мин |  | Макс
1 |  | 2 |  | 111 | [7 empty] | 70 |  | 80
Доп.Инфо. |  | Проход №1 – Корневой слой
2 |  | 3 |  | 111 | [7 empty] | 80 |  | 90
Доп.Инфо. |  | Проход №2 – Заполняющий слой
3 |  | 4 |  | 111 | [7 empty] | 80 |  | 90
Доп.Инфо. |  | Проход №3 – Облицовочный слой
Термообработка
Мин. темп. предварительного прогрева | [8 empty] | Макс. темп. между проходами | [6 empty] | Метод
термообработка после сварки
Температура | [8 empty] | Продолжительность
Дополнительные требования и рекомендации
ПЕРЕЧЕНЬ И ПОСЛЕДОВАТЕЛЬНОСТЬ ОПЕРАЦИЙ СБОРКИ И СВАРКИ
№ п/п |  | Операция |  |  |  |  | Содержание операций
1 |  | Очистка |  |  |  |  | удалить всю ржавчину и заусенцы(УШМ 1200w)
2 |  | Подготовка Кромок |  |  |  |  | Зачистить до металличего блеска кромки и прилегающие к ним обе поверхности листа на ширину не менее 20мм
3 |  | Сборка |  |  |  |  | собрать листы обеспечив зазор (от 0 до 3мм) и смещение кромок не более( 1мм) выполнить две прихватки длинной до 15мм на режиме сварки корневого слоя шва зачистить металлической щеткой от шлака и бразг расплавленного металла, проконтролировать качество выполненных прихваток, обработать концы прихваток для обечпечения плавного перехода при сварке корневого слоя шва, установить образец в горизонтальное положение и закрепить
4 |  | Сварка |  |  |  |  | выполнить сварку первого слоя, после сварки произвезсти первый осмотр слоя на наличие дефектов. Произвести сварку второго слоя, произвести осмотр слоя на наличие дефектов. Выполнить сварку третьего слоя, в последнем валике выполнить стоп точки по центру соединения с допуском +- 37,5мм облицовочного слоя
Разработал | [6 empty] | Хныкин Виктор Владмирович
Утвердил | [6 empty] | Хныкин Виктор Владмирович
|  |  | № Тех.Карты: | [6 empty] | 3, модуль А
|  |  | Дата |  |  | 2023-03-20 |  |  |  |  | Редакция | [8 empty] | Шифр
|  |  | Нормативные ссылки | [10 empty] | ГОСТ 5264-80 Т1
Разработал |  |  | Хныкин Виктор Владмирович | [10 empty] | Изготовитель
Место: |  |  | РЧ (Оренбургская область) 2023 | [10 empty] | Заказчик
Основной материал
№ | Марка материала |  |  |  | Группа |  |  | Условие доставки |  |  |  |  | Толщина (мм) |  |  |  | Ø (мм) |  |  |  | Угол разделки |  | Примечание
[13 empty] | мин | макс |  |  | мин |  | макс.
1 | Ст3 | [11 empty] | 10 | 10 | [6 empty] | 90
2
b=0+2
Тип соединения |  |  |  | Тип оборудования | [5 empty] | Подкладка |  |  |  | Одно/дву-сторонняя | [5 empty] | Слой |  | Способ прихваток |  |  | Сопло
тавровое |  |  |  | пластина/пластина | [5 empty] | нет |  |  |  | односторонная | [5 empty] | 3 |  | 111
Положение св. |  |  |  | Высота наплавки | [5 empty] | Угол горелки,° |  |  |  | Вид каплепереноса | [5 empty] | Ø W (мм) |  | Угол горелки |  |  | вылет эл. (мм)
вертикальное
Сварочный процесс
№ | Сварочный процесс |  | Защитный газ |  |  |  | Газ поддува |  |  | Материал присадки |  |  |  | Классификатор | [5 empty] | Сварочное оборудование |  |  |  | Колебания (мм) |  | примечание
1 | 111 |  | нет |  |  |  | нет |  |  | УОНИ 13/55 | [9 empty] | kemppi MasterTig MLS 2300 ACDC |  |  |  | круговые |  | корень
2 | 111 |  | нет |  |  |  | нет |  |  | УОНИ 13/55 | [9 empty] | kemppi MasterTig MLS 2300 ACDC |  |  |  | зиграгообразные |  | заполнение
3 | 111 |  | нет |  |  |  | нет |  |  | УОНИ 13/55 | [9 empty] | kemppi MasterTig MLS 2300 ACDC |  |  |  | зиграгообразные |  | облицовка
Параметры сварки
№ прохода |  | Ø присадки |  | Процесс |  |  | Wfs (м/мин) |  |  |  |  | Ток (А) | [5 empty] | Расход газа (л/мин) |  |  |  | Напряжение (В) |  |  |  | V св. (мм/мин)
[7 empty] | Мин |  |  | Макс |  | Мин |  | Макс |  |  |  | Мин |  | Макс |  | Мин |  | Макс
1 |  | 2 |  | 111 | [7 empty] | 80 |  | 90
Доп.Инфо. |  | Проход №1 – Корневой слой
2 |  | 3 |  | 111 | [7 empty] | 80 |  | 80
Доп.Инфо. |  | Проход №2 – Заполняющий слой
3 |  | 4 |  | 111 | [7 empty] | 80 |  | 90
Доп.Инфо. |  | Проход №3 – Облицовочный слой
Термообработка
Мин. темп. предварительного прогрева | [8 empty] | Макс. темп. между проходами | [6 empty] | Метод
термообработка после сварки
Температура | [8 empty] | Продолжительность
Дополнительные требования и рекомендации
ПЕРЕЧЕНЬ И ПОСЛЕДОВАТЕЛЬНОСТЬ ОПЕРАЦИЙ СБОРКИ И СВАРКИ
№ п/п |  | Операция |  |  |  |  | Содержание операций
1 |  | Очистка |  |  |  |  | удалить всю ржавчину и заусенцы(УШМ 1200w)
2 |  | Подготовка Кромок |  |  |  |  | Зачистить до металличего блеска кромки и прилегающие к ним обе поверхности листа на ширину не менее 20мм
3 |  | Сборка |  |  |  |  | собрать листы (соблюдая угол 90 градусов) обеспечив зазор (от 0 до 3мм) и смещение кромок не более( 1мм). Выполнить две прихватки по торцам по 10мм и третью прихватку длинной не более 25мм на обратной стороне, на режиме сварки корневого слоя шва. Зачистить металлической щеткой от шлака и брызг расплавленного металла, проконтролировать качество выполненных прихваток, обработать концы прихваток для обечпечения плавного перехода при сварке корневого слоя шва, установить образец в горизонтальное положение и закрепить
4 |  | Сварка |  |  |  |  | выполнить сварку первого слоя и выполнить стоп точку по центру соединения с допуском +- 37,5мм, после сварки произвезсти первый осмотр слоя на наличие дефектов. Произвести сварку второго слоя, произвести осмотр слоя на наличие дефектов. Выполнить сварку третьего слоя, в последнем валике выполнить стоп точки по центру соединения с допуском +- 37,5мм облицовочного слоя
Разработал | [6 empty] | Хныкин Виктор Владмирович
Утвердил | [6 empty] | Хныкин Виктор Владмирович