## Тех.карта
|  |  | № Тех.Карты: | [6 empty] | 1, модуль Б
|  |  | Дата |  |  | 2023-03-22 |  |  |  |  | Редакция | [7 empty] | Шифр
|  |  | Нормативные ссылки | [10 empty] | ГОСТ 5264-80 Т1
Разработал |  |  | Хныкин Виктор Владимирович | [10 empty] | Изготовитель
Место: |  |  | РЧ (Оренбургская область) 2023 | [10 empty] | Заказчик
Основной материал
№ | Марка материала |  |  |  | Группа |  |  | Условие доставки |  |  |  |  | Толщина (мм) |  |  | Ø (мм) |  |  |  | Угол разделки |  | Примечание
[13 empty] | мин | макс |  | мин |  | макс.
1 | Ст3 | [11 empty] | 4 | 4 | [5 empty] | 90
2
b=0+2
Тип соединения |  |  |  | Тип оборудования | [5 empty] | Подкладка |  |  |  | Одно/дву-сторонняя |  |  |  |  | Слой |  | Способ прихваток |  |  | Сопло
тавровое |  |  |  | пластина/труба | [5 empty] | нет |  |  |  | односторонная |  |  |  |  | 2 |  | 111
Положение св. |  |  |  | Высота наплавки | [5 empty] | Угол горелки,° |  |  |  | Вид каплепереноса |  |  |  |  | Ø W (мм) |  | Угол горелки |  |  | вылет эл. (мм)
нижнее
Сварочный процесс
№ | Сварочный процесс |  | Защитный газ |  |  |  | Газ поддува |  |  | Материал присадки |  |  |  | Классификатор |  |  |  |  | Сварочное оборудование |  |  |  | Колебания (мм) |  | примечание
1 | 111 |  | нет |  |  |  | нет |  |  | УОНИ 13/55, Хобэкс МР-3 | [8 empty] | kemppi MasterTig MLS 2300 ACDC |  |  |  | круговые |  | корень
2 | 111 |  | нет |  |  |  | нет |  |  | УОНИ 13/55, Хобэкс МР-3 | [8 empty] | kemppi MasterTig MLS 2300 ACDC |  |  |  | зиграгообразные |  | облицовка
Параметры сварки
№ прохода |  | Ø присадки |  | Процесс |  |  | Wfs (м/мин) |  |  |  |  | Ток (А) |  |  |  |  | Расход газа (л/мин) |  |  |  | Напряжение (В) |  |  |  | V св. (мм/мин)
[7 empty] | Мин |  |  | Макс |  | Мин |  | Макс |  |  | Мин |  | Макс |  | Мин |  | Макс
1 |  | 2 |  | 111 | [7 empty] | 70 |  | 80
Доп.Инфо. |  | Проход №1 – Корневой слой
2 |  | 3 |  | 111 | [7 empty] | 70 |  | 90
Доп.Инфо. |  | Проход №2 – облицовочный слой
Термообработка
Мин. темп. предварительного прогрева | [8 empty] | Макс. темп. между проходами | [5 empty] | Метод
термообработка после сварки
Температура | [8 empty] | Продолжительность
Дополнительные требования и рекомендации
ПЕРЕЧЕНЬ И ПОСЛЕДОВАТЕЛЬНОСТЬ ОПЕРАЦИЙ СБОРКИ И СВАРКИ
№ п/п |  | Операция |  |  |  |  | Содержание операций
1 |  | Очистка |  |  |  |  | удалить всю ржавчину и заусенцы(УШМ 1200w)
2 |  | Подготовка Кромок |  |  |  |  | Зачистить до металличего блеска кромки и прилегающие к ним обе поверхности листа на ширину не менее 20мм
3 |  | Сборка |  |  |  |  | собрать листы (соблюдая угол 90 градусов) без зазора и смещение кромок не более( 1мм). Выполнить прихватки не более 10мм, на режиме сварки корневого слоя шва. Зачистить металлической щеткой от шлака и брызг расплавленного металла, проконтролировать качество выполненных прихваток, обработать концы прихваток для обечпечения плавного перехода при сварке корневого слоя шва, установить образец в нижнее положение и закрепить
4 |  | Сварка |  |  |  |  | выполнить сварку первого слоя, после сварки произвезсти первый осмотр слоя на наличие дефектов. Произвести сварку второго слоя, произвести осмотр слоя на наличие дефектов.
Разработал | [6 empty] | Хныкин Виктор Владимирович
Утвердил | [6 empty] | Хныкин Виктор Владимирович
|  |  | № Тех.Карты: | [6 empty] | 2, модуль Б
|  |  | Дата |  |  | 2023-03-22 |  |  |  |  | Редакция | [7 empty] | Шифр
|  |  | Нормативные ссылки | [10 empty] | ГОСТ 11534-75 Т5
Разработал |  |  | Хныкин Виктор Владимирович | [10 empty] | Изготовитель
Место: |  |  | РЧ (Оренбургская область) 2023 | [10 empty] | Заказчик
Основной материал
№ | Марка материала |  |  |  | Группа |  |  | Условие доставки |  |  |  |  | Толщина (мм) |  |  | Ø (мм) |  |  |  | Угол разделки |  | Примечание
[13 empty] | мин | макс |  | мин |  | макс.
1 | Ст3 | [11 empty] | 4 | 4 | [5 empty] | 90
2
b=0+2 e=g=3+2 альфа 1,град=90-бета
Тип соединения |  |  |  | Тип оборудования | [5 empty] | Подкладка |  |  |  | Одно/дву-сторонняя |  |  |  |  | Слой |  | Способ прихваток |  |  | Сопло
тавровое |  |  |  | пластина/пластина | [5 empty] | нет |  |  |  | односторонная |  |  |  |  | 2 |  | 111
Положение св. |  |  |  | Высота наплавки | [5 empty] | Угол горелки,° |  |  |  | Вид каплепереноса |  |  |  |  | Ø W (мм) |  | Угол горелки |  |  | вылет эл. (мм)
нижнее
Сварочный процесс
№ | Сварочный процесс |  | Защитный газ |  |  |  | Газ поддува |  |  | Материал присадки |  |  |  | Классификатор |  |  |  |  | Сварочное оборудование |  |  |  | Колебания (мм) |  | примечание
1 | 111 |  | нет |  |  |  | нет |  |  | УОНИ 13/55, Хобэкс МР-3 | [8 empty] | kemppi MasterTig MLS 2300 ACDC |  |  |  | круговые |  | корень
2 | 111 |  | нет |  |  |  | нет |  |  | УОНИ 13/55, Хобэкс МР-3 | [8 empty] | kemppi MasterTig MLS 2300 ACDC |  |  |  | зиграгообразные |  | облицовка
Параметры сварки
№ прохода |  | Ø присадки |  | Процесс |  |  | Wfs (м/мин) |  |  |  |  | Ток (А) |  |  |  |  | Расход газа (л/мин) |  |  |  | Напряжение (В) |  |  |  | V св. (мм/мин)
[7 empty] | Мин |  |  | Макс |  | Мин |  | Макс |  |  | Мин |  | Макс |  | Мин |  | Макс
1 |  | 2 |  | 111 | [7 empty] | 70 |  | 80
Доп.Инфо. |  | Проход №1 – Корневой слой
2 |  | 3 |  | 111 | [7 empty] | 80 |  | 90
Доп.Инфо. |  | Проход №2 – Облицовочный слой
Термообработка
Мин. темп. предварительного прогрева | [8 empty] | Макс. темп. между проходами | [5 empty] | Метод
термообработка после сварки
Температура | [8 empty] | Продолжительность
Дополнительные требования и рекомендации
ПЕРЕЧЕНЬ И ПОСЛЕДОВАТЕЛЬНОСТЬ ОПЕРАЦИЙ СБОРКИ И СВАРКИ
№ п/п |  | Операция |  |  |  |  | Содержание операций
1 |  | Очистка |  |  |  |  | удалить всю ржавчину и заусенцы(УШМ 1200w)
2 |  | Подготовка Кромок |  |  |  |  | Зачистить до металличего блеска кромки и прилегающие к ним обе поверхности листа на ширину не менее 20мм
3 |  | Сборка |  |  |  |  | собрать листы (соблюдая угол 15 градусов) без зазора и смещение кромок не более( 1мм). Выполнить прихватки не более 10мм, на режиме сварки корневого слоя шва. Зачистить металлической щеткой от шлака и брызг расплавленного металла, проконтролировать качество выполненных прихваток, обработать концы прихваток для обечпечения плавного перехода при сварке корневого слоя шва, установить образец в нижнее положение и закрепить
4 |  | Сварка |  |  |  |  | выполнить сварку первого слоя, после сварки произвезсти первый осмотр слоя на наличие дефектов. Произвести сварку второго слоя, произвести осмотр слоя на наличие дефектов.
Разработал | [6 empty] | Хныкин Виктор Владимирович
Утвердил | [6 empty] | Хныкин Виктор Владимирович
0
|  |  | № Тех.Карты: | [6 empty] | 3, модуль Б
|  |  | Дата |  |  | 2023-03-22 |  |  |  |  | Редакция | [7 empty] | Шифр
|  |  | Нормативные ссылки | [10 empty] | ГОСТ 5264-80 У4
Разработал |  |  | Хныкин Виктор Владимирович | [10 empty] | Изготовитель
Место: |  |  | РЧ (Оренбургская область) 2023 | [10 empty] | Заказчик
Основной материал
№ | Марка материала |  |  |  | Группа |  |  | Условие доставки |  |  |  |  | Толщина (мм) |  |  | Ø (мм) |  |  |  | Угол разделки |  | Примечание
[13 empty] | мин | макс |  | мин |  | макс.
1 | Ст3 | [11 empty] | 4 | 4
2
b=0+2 n=2
Тип соединения |  |  |  | Тип оборудования | [5 empty] | Подкладка |  |  |  | Одно/дву-сторонняя |  |  |  |  | Слой |  | Способ прихваток |  |  | Сопло
угловое |  |  |  | пластина/пластина | [5 empty] | нет |  |  |  | односторонная |  |  |  |  | 2 |  | 111
Положение св. |  |  |  | Высота наплавки | [5 empty] | Угол горелки,° |  |  |  | Вид каплепереноса |  |  |  |  | Ø W (мм) |  | Угол горелки |  |  | вылет эл. (мм)
нижнее, вертикальное
Сварочный процесс
№ | Сварочный процесс |  | Защитный газ |  |  |  | Газ поддува |  |  | Материал присадки |  |  |  | Классификатор |  |  |  |  | Сварочное оборудование |  |  |  | Колебания (мм) |  | примечание
1 | 111 |  | нет |  |  |  | нет |  |  | УОНИ 13/55, Хобэкс МР-3 | [8 empty] | kemppi MasterTig MLS 2300 ACDC |  |  |  | круговые |  | корень
2 | 111 |  | нет |  |  |  | нет |  |  | УОНИ 13/55, Хобэкс МР-3 | [8 empty] | kemppi MasterTig MLS 2300 ACDC |  |  |  | зиграгообразные |  | облицовка
Параметры сварки
№ прохода |  | Ø присадки |  | Процесс |  |  | Wfs (м/мин) |  |  |  |  | Ток (А) |  |  |  |  | Расход газа (л/мин) |  |  |  | Напряжение (В) |  |  |  | V св. (мм/мин)
[7 empty] | Мин |  |  | Макс |  | Мин |  | Макс |  |  | Мин |  | Макс |  | Мин |  | Макс
1 |  | 2 |  | 111 | [7 empty] | 80 |  | 90
Доп.Инфо. |  | Проход №1 – Корневой слой
2 |  | 3 |  | 111 | [7 empty] | 80 |  | 80
Доп.Инфо. |  | Проход №2 – облицовочный слой
3
Доп.Инфо.
Термообработка
Мин. темп. предварительного прогрева | [8 empty] | Макс. темп. между проходами | [5 empty] | Метод
термообработка после сварки
Температура | [8 empty] | Продолжительность
Дополнительные требования и рекомендации
ПЕРЕЧЕНЬ И ПОСЛЕДОВАТЕЛЬНОСТЬ ОПЕРАЦИЙ СБОРКИ И СВАРКИ
№ п/п |  | Операция |  |  |  |  | Содержание операций
1 |  | Очистка |  |  |  |  | удалить всю ржавчину и заусенцы(УШМ 1200w)
2 |  | Подготовка Кромок |  |  |  |  | Зачистить до металличего блеска кромки и прилегающие к ним обе поверхности листа на ширину не менее 20мм
3 |  | Сборка |  |  |  |  | собрать листы (соблюдая угол 90 градусов) без зазора и смещение кромок не более( 1мм). Выполнить прихватки не более 10мм, на режиме сварки корневого слоя шва. Зачистить металлической щеткой от шлака и брызг расплавленного металла, проконтролировать качество выполненных прихваток, обработать концы прихваток для обечпечения плавного перехода при сварке корневого слоя шва, установить образец в нижнее положение и закрепить
4 |  | Сварка |  |  |  |  | выполнить сварку первого слоя, после сварки произвезсти первый осмотр слоя на наличие дефектов. Произвести сварку второго слоя, произвести осмотр слоя на наличие дефектов.
Разработал | [6 empty] | Хныкин Виктор Владимирович
Утвердил | [6 empty] | Хныкин Виктор Владимирович
|  |  | № Тех.Карты: | [6 empty] | 4, модуль Б
|  |  | Дата |  |  | 2023-03-22 |  |  |  |  | Редакция | [7 empty] | Шифр
|  |  | Нормативные ссылки | [10 empty] | ГОСТ 11534-75 У1
Разработал |  |  | Хныкин Виктор Владимирович | [10 empty] | Изготовитель
Место: |  |  | РЧ (Оренбургская область) 2023 | [10 empty] | Заказчик
Основной материал
№ | Марка материала |  |  |  | Группа |  |  | Условие доставки |  |  |  |  | Толщина (мм) |  |  | Ø (мм) |  |  |  | Угол разделки |  | Примечание
[13 empty] | мин | макс |  | мин |  | макс.
1 | Ст3 | [11 empty] | 4 | 4
2
e=9 b=2+1 g=2+1.0-0.5
Тип соединения |  |  |  | Тип оборудования | [5 empty] | Подкладка |  |  |  | Одно/дву-сторонняя |  |  |  |  | Слой |  | Способ прихваток |  |  | Сопло
угловое |  |  |  | пластина/пластина | [5 empty] | нет |  |  |  | односторонная |  |  |  |  | 2 |  | 111
Положение св. |  |  |  | Высота наплавки | [5 empty] | Угол горелки,° |  |  |  | Вид каплепереноса |  |  |  |  | Ø W (мм) |  | Угол горелки |  |  | вылет эл. (мм)
нижнее
Сварочный процесс
№ | Сварочный процесс |  | Защитный газ |  |  |  | Газ поддува |  |  | Материал присадки |  |  |  | Классификатор |  |  |  |  | Сварочное оборудование |  |  |  | Колебания (мм) |  | примечание
1 | 111 |  | нет |  |  |  | нет |  |  | УОНИ 13/55, Хобэкс МР-3 | [8 empty] | kemppi MasterTig MLS 2300 ACDC |  |  |  | круговые |  | корень
2 | 111 |  | нет |  |  |  | нет |  |  | УОНИ 13/55, Хобэкс МР-3 | [8 empty] | kemppi MasterTig MLS 2300 ACDC |  |  |  | зиграгообразные |  | облицовка
Параметры сварки
№ прохода |  | Ø присадки |  | Процесс |  |  | Wfs (м/мин) |  |  |  |  | Ток (А) |  |  |  |  | Расход газа (л/мин) |  |  |  | Напряжение (В) |  |  |  | V св. (мм/мин)
[7 empty] | Мин |  |  | Макс |  | Мин |  | Макс |  |  | Мин |  | Макс |  | Мин |  | Макс
1 |  | 2 |  | 111 | [7 empty] | 80 |  | 90
Доп.Инфо. |  | Проход №1 – Корневой слой
2 |  | 3 |  | 111 | [7 empty] | 80 |  | 80
Доп.Инфо. |  | Проход №2 – облицовочный слой
3
Доп.Инфо.
Термообработка
Мин. темп. предварительного прогрева | [8 empty] | Макс. темп. между проходами | [5 empty] | Метод
термообработка после сварки
Температура | [8 empty] | Продолжительность
Дополнительные требования и рекомендации
ПЕРЕЧЕНЬ И ПОСЛЕДОВАТЕЛЬНОСТЬ ОПЕРАЦИЙ СБОРКИ И СВАРКИ
№ п/п |  | Операция |  |  |  |  | Содержание операций
1 |  | Очистка |  |  |  |  | удалить всю ржавчину и заусенцы(УШМ 1200w)
2 |  | Подготовка Кромок |  |  |  |  | Зачистить до металличего блеска кромки и прилегающие к ним обе поверхности листа на ширину не менее 20мм
3 |  | Сборка |  |  |  |  | собрать листы (соблюдая угол 30 градусов) без зазора и смещение кромок не более( 1мм). Выполнить прихватки не более 10мм, на режиме сварки корневого слоя шва. Зачистить металлической щеткой от шлака и брызг расплавленного металла, проконтролировать качество выполненных прихваток, обработать концы прихваток для обечпечения плавного перехода при сварке корневого слоя шва, установить образец в нижнее положение и закрепить
4 |  | Сварка |  |  |  |  | выполнить сварку первого слоя, после сварки произвезсти первый осмотр слоя на наличие дефектов. Произвести сварку второго слоя, произвести осмотр слоя на наличие дефектов.
Разработал | [6 empty] | Хныкин Виктор Владимирович
Утвердил | [6 empty] | Хныкин Виктор Владимирович
|  |  | № Тех.Карты: | [6 empty] | 5, модуль Б
|  |  | Дата |  |  | 2023-03-22 |  |  |  |  | Редакция | [7 empty] | Шифр
|  |  | Нормативные ссылки | [10 empty] | ГОСТ 5264-80 С2
Разработал |  |  | Хныкин Виктор Владимирович | [10 empty] | Изготовитель
Место: |  |  | РЧ (Оренбургская область) 2023 | [10 empty] | Заказчик
Основной материал
№ | Марка материала |  |  |  | Группа |  |  | Условие доставки |  |  |  |  | Толщина (мм) |  |  | Ø (мм) |  |  |  | Угол разделки |  | Примечание
[13 empty] | мин | макс |  | мин |  | макс.
1 | Ст3 | [11 empty] | 4 | 4
2
b=2+1-0.5 e=8 g=2+-1.0
Тип соединения |  |  |  | Тип оборудования | [5 empty] | Подкладка |  |  |  | Одно/дву-сторонняя |  |  |  |  | Слой |  | Способ прихваток |  |  | Сопло
стыковое |  |  |  | пластина/пластина | [5 empty] | нет |  |  |  | односторонная |  |  |  |  | 2 |  | 111
Положение св. |  |  |  | Высота наплавки | [5 empty] | Угол горелки,° |  |  |  | Вид каплепереноса |  |  |  |  | Ø W (мм) |  | Угол горелки |  |  | вылет эл. (мм)
нижнее
Сварочный процесс
№ | Сварочный процесс |  | Защитный газ |  |  |  | Газ поддува |  |  | Материал присадки |  |  |  | Классификатор |  |  |  |  | Сварочное оборудование |  |  |  | Колебания (мм) |  | примечание
1 | 111 |  | нет |  |  |  | нет |  |  | УОНИ 13/55, Хобэкс МР-3 | [8 empty] | kemppi MasterTig MLS 2300 ACDC |  |  |  | круговые |  | корень
2 | 111 |  | нет |  |  |  | нет |  |  | УОНИ 13/55, Хобэкс МР-3 | [8 empty] | kemppi MasterTig MLS 2300 ACDC |  |  |  | зиграгообразные |  | облицовка
Параметры сварки
№ прохода |  | Ø присадки |  | Процесс |  |  | Wfs (м/мин) |  |  |  |  | Ток (А) |  |  |  |  | Расход газа (л/мин) |  |  |  | Напряжение (В) |  |  |  | V св. (мм/мин)
[7 empty] | Мин |  |  | Макс |  | Мин |  | Макс |  |  | Мин |  | Макс |  | Мин |  | Макс
1 |  | 2 |  | 111 | [7 empty] | 80 |  | 90
Доп.Инфо. |  | Проход №1 – Корневой слой
2 |  | 3 |  | 111 | [7 empty] | 80 |  | 80
Доп.Инфо. |  | Проход №2 – облицовочный слой
3
Доп.Инфо.
Термообработка
Мин. темп. предварительного прогрева | [8 empty] | Макс. темп. между проходами | [5 empty] | Метод
термообработка после сварки
Температура | [8 empty] | Продолжительность
Дополнительные требования и рекомендации
ПЕРЕЧЕНЬ И ПОСЛЕДОВАТЕЛЬНОСТЬ ОПЕРАЦИЙ СБОРКИ И СВАРКИ
№ п/п |  | Операция |  |  |  |  | Содержание операций
1 |  | Очистка |  |  |  |  | удалить всю ржавчину и заусенцы(УШМ 1200w)
2 |  | Подготовка Кромок |  |  |  |  | Зачистить до металличего блеска кромки и прилегающие к ним обе поверхности листа на ширину не менее 20мм
3 |  | Сборка |  |  |  |  | собрать листы с зазором(2+1) и смещение кромок не более( 1мм). Выполнить прихватки не более 10мм, на режиме сварки корневого слоя шва. Зачистить металлической щеткой от шлака и брызг расплавленного металла, проконтролировать качество выполненных прихваток, обработать концы прихваток для обечпечения плавного перехода при сварке корневого слоя шва, установить образец в нижнее положение и закрепить
4 |  | Сварка |  |  |  |  | выполнить сварку первого слоя, после сварки произвезсти первый осмотр слоя на наличие дефектов. Произвести сварку второго слоя, произвести осмотр слоя на наличие дефектов.
Разработал | [6 empty] | Хныкин Виктор Владимирович
Утвердил | [6 empty] | Хныкин Виктор Владимирович