## Тех.карта
|  |  | № Тех.Карты: | [6 empty] | 1, модуль Г
|  |  | Дата |  |  | 2023-03-20 |  |  |  |  | Редакция | [7 empty] | Шифр
|  |  | Нормативные ссылки | [10 empty] | ГОСТ 14771-76 Т1
Разработал |  |  | Хныкин Виктор Владимирович | [10 empty] | Изготовитель
Место: |  |  | РЧ (Оренбургская область) 2023 | [10 empty] | Заказчик
Основной материал
№ | Марка материала |  |  |  | Группа |  |  | Условие доставки |  |  |  |  | Толщина (мм) |  |  | Ø (мм) |  |  |  | Угол разделки |  | Примечание
[13 empty] | мин | макс |  | мин |  | макс.
1 | Ст20 | [11 empty] | 8 | 8
2 | Ст3 | [11 empty] | 10 | 10
b=0+1.5
Тип соединения |  |  |  | Тип оборудования | [5 empty] | Подкладка |  |  |  | Одно/дву-сторонняя |  |  |  |  | Слой |  | Способ прихваток |  |  | Сопло
тавровое |  |  |  | труба/пластина | [5 empty] | нет |  |  |  | односторонная |  |  |  |  | 3 |  | 135
Положение св. |  |  |  | Высота наплавки | [5 empty] | Угол горелки,° |  |  |  | Вид каплепереноса |  |  |  |  | Ø W (мм) |  | Угол горелки |  |  | вылет эл. (мм)
нижнее
Сварочный процесс
№ | Сварочный процесс |  | Защитный газ |  |  |  | Газ поддува |  |  | Материал присадки |  |  |  | Классификатор |  |  |  |  | Сварочное оборудование |  |  |  | Колебания (мм) |  | примечание
1 | 135 |  | смесь К-25 | [6 empty] | Св-08Г2С-О | [8 empty] | ПДГ/ВДГ 352 |  |  |  | на проход |  | корень
2 | 135 |  | смесь К-25 | [6 empty] | Св-08Г2С-О | [8 empty] | ПДГ/ВДГ 352 |  |  |  | колебательные |  | Заполнение
3 | 135 |  | смесь К-25 | [6 empty] | Св-08Г2С-О | [8 empty] | ПДГ/ВДГ 352 |  |  |  | колебательные |  | облицовка
Параметры сварки
№ прохода |  | Ø присадки |  | Процесс |  |  | Wfs (м/мин) |  |  |  |  | Ток (А) |  |  |  |  | Расход газа (л/мин) |  |  |  | Напряжение (В) |  |  |  | V св. (мм/мин)
[7 empty] | Мин |  |  | Макс |  | Мин |  | Макс |  |  | Мин |  | Макс |  | Мин |  | Макс
1 |  | 1 |  | 135 | [7 empty] | 90 |  | 160 |  |  | 10 |  | 12
Доп.Инфо. |  | Проход №1 – Корневой слой
2 |  | 1 |  | 135 | [7 empty] | 90 |  | 160 |  |  | 10 |  | 12
Доп.Инфо. |  | Проход №2 – заполняющий слой
3 |  | 1 |  | 135 | [7 empty] | 90 |  | 160 |  |  | 10 |  | 12
Доп.Инфо. |  | Проход №3 – облицовочный слой
Термообработка
Мин. темп. предварительного прогрева | [8 empty] | Макс. темп. между проходами | [5 empty] | Метод
термообработка после сварки
Температура | [8 empty] | Продолжительность
Дополнительные требования и рекомендации
ПЕРЕЧЕНЬ И ПОСЛЕДОВАТЕЛЬНОСТЬ ОПЕРАЦИЙ СБОРКИ И СВАРКИ
№ п/п |  | Операция |  |  |  |  | Содержание операций
1 |  | Очистка |  |  |  |  | удалить всю ржавчину и заусенцы(УШМ 1200w)
2 |  | Подготовка Кромок |  |  |  |  | Зачистить до металличего блеска кромки и прилегающие к ним обе поверхности листа на ширину не менее 20мм
3 |  | Сборка |  |  |  |  | собрать (соблюдая угол 90 градусов) обеспечив зазор (от 0 до 1,5мм). Выполнить 4 прихватки не более 15мм, на режиме сварки корневого слоя шва. Зачистить металлической щеткой от шлака и брызг расплавленного металла, проконтролировать качество выполненных прихваток. Отдать на контроль. Обработать концы прихваток для обечпечения плавного перехода при сварке корневого слоя шва, установить образец в горизонтальное положение и закрепить
4 |  | Сварка |  |  |  |  | выполнить сварку первого слоя, после сварки произвезсти первый осмотр слоя на наличие дефектов. Произвести сварку второго слоя, произвести осмотр слоя на наличие дефектов. Выполнить сварку третьего слоя произвести осмотр слоя на наличие дефектов.
Разработал | [6 empty] | Хныкин Виктор Владимирович
Утвердил | [6 empty] | Хныкин Виктор Владимирович
|  |  | № Тех.Карты: | [6 empty] | 2, модуль Г
|  |  | Дата |  |  | 2023-03-20 |  |  |  |  | Редакция | [7 empty] | Шифр
|  |  | Нормативные ссылки | [10 empty] | ГОСТ 16037-80 С17
Разработал |  |  | Хныкин Виктор Владимирович | [10 empty] | Изготовитель
Место: |  |  | РЧ (Оренбургская область) 2023 | [10 empty] | Заказчик
Основной материал
№ | Марка материала |  |  |  | Группа |  |  | Условие доставки |  |  |  |  | Толщина (мм) |  |  | Ø (мм) |  |  |  | Угол разделки |  | Примечание
[13 empty] | мин | макс |  | мин |  | макс.
1 | Ст20 | [11 empty] | 8 | 8
2
b= 2+1 c=1+-0.5 e=13+3 g=1.5+1.5-1
Тип соединения |  |  |  | Тип оборудования | [5 empty] | Подкладка |  |  |  | Одно/дву-сторонняя |  |  |  |  | Слой |  | Способ прихваток |  |  | Сопло
стыковое |  |  |  | труба/труба | [5 empty] | нет |  |  |  | односторонная |  |  |  |  | 3 |  | 135
Положение св. |  |  |  | Высота наплавки | [5 empty] | Угол горелки,° |  |  |  | Вид каплепереноса |  |  |  |  | Ø W (мм) |  | Угол горелки |  |  | вылет эл. (мм)
горизонтальное
Сварочный процесс
№ | Сварочный процесс |  | Защитный газ |  |  |  | Газ поддува |  |  | Материал присадки |  |  |  | Классификатор |  |  |  |  | Сварочное оборудование |  |  |  | Колебания (мм) |  | примечание
1 | 135 |  | смесь К-25 |  |  |  | нет |  |  | Св-08Г2С-О | [8 empty] | ПДГ/ВДГ 352 |  |  |  | на проход |  | корень
2 | 135 |  | смесь К-25 |  |  |  | нет |  |  | Св-08Г2С-О | [8 empty] | ПДГ/ВДГ 352 |  |  |  | колебательные |  | Заполнение
3 | 135 |  | смесь К-25 |  |  |  | нет |  |  | Св-08Г2С-О | [8 empty] | ПДГ/ВДГ 352 |  |  |  | колебательные |  | облицовка
Параметры сварки
№ прохода |  | Ø присадки |  | Процесс |  |  | Wfs (м/мин) |  |  |  |  | Ток (А) |  |  |  |  | Расход газа (л/мин) |  |  |  | Напряжение (В) |  |  |  | V св. (мм/мин)
[7 empty] | Мин |  |  | Макс |  | Мин |  | Макс |  |  | Мин |  | Макс |  | Мин |  | Макс
1 |  | 1 |  | 135 | [7 empty] | 100 |  | 160 |  |  | 10 |  | 12
Доп.Инфо. |  | Проход №1 – Корневой слой
2 |  | 1 |  | 135 | [7 empty] | 100 |  | 160 |  |  | 10 |  | 12
Доп.Инфо. |  | Проход №2 – заполняющий слой
3 |  | 1 |  | 135 | [7 empty] | 100 |  | 160 |  |  | 10 |  | 12
Доп.Инфо. |  | Проход №3 – облицовочный слой
Термообработка
Мин. темп. предварительного прогрева | [8 empty] | Макс. темп. между проходами | [5 empty] | Метод
термообработка после сварки
Температура | [8 empty] | Продолжительность
Дополнительные требования и рекомендации
ПЕРЕЧЕНЬ И ПОСЛЕДОВАТЕЛЬНОСТЬ ОПЕРАЦИЙ СБОРКИ И СВАРКИ
№ п/п |  | Операция |  |  |  |  | Содержание операций
1 |  | Очистка |  |  |  |  | удалить всю ржавчину и заусенцы(УШМ 1200w)
2 |  | Подготовка Кромок |  |  |  |  | Зачистить до металличего блеска кромки и прилегающие к ним обе поверхности трубы на ширину не менее 20мм
3 |  | Сборка |  |  |  |  | собрать обеспечив зазор (2+1мм). Выполнить 4 прихватки не более 15мм, на режиме сварки корневого слоя шва. Зачистить металлической щеткой от шлака и брызг расплавленного металла, проконтролировать качество выполненных прихваток. Отдать на контроль. Обработать концы прихваток для обечпечения плавного перехода при сварке корневого слоя шва, установить образец в горизонтальное положение и закрепить
4 |  | Сварка |  |  |  |  | выполнить сварку первого слоя, после сварки произвезсти первый осмотр слоя на наличие дефектов. Произвести сварку второго слоя, произвести осмотр слоя на наличие дефектов. Выполнить сварку третьего слоя произвести осмотр слоя на наличие дефектов.
Разработал | [6 empty] | Хныкин Виктор Владимирович
Утвердил | [6 empty] | Хныкин Виктор Владимирович
|  |  | № Тех.Карты: | [6 empty] | 3, модуль Г
|  |  | Дата |  |  | 2023-03-20 |  |  |  |  | Редакция | [7 empty] | Шифр
|  |  | Нормативные ссылки | [10 empty] | ГОСТ 14771-76 У4
Разработал |  |  | Хныкин Виктор Владимирович | [10 empty] | Изготовитель
Место: |  |  | РЧ (Оренбургская область) 2023 | [10 empty] | Заказчик
Основной материал
№ | Марка материала |  |  |  | Группа |  |  | Условие доставки |  |  |  |  | Толщина (мм) |  |  | Ø (мм) |  |  |  | Угол разделки |  | Примечание
[13 empty] | мин | макс |  | мин |  | макс.
1 | Ст3 | [11 empty] | 10 | 10
2 | ст20 | [11 empty] | 8 | 8
b=0+1.5 n=4
Тип соединения |  |  |  | Тип оборудования | [5 empty] | Подкладка |  |  |  | Одно/дву-сторонняя |  |  |  |  | Слой |  | Способ прихваток |  |  | Сопло
тавровое |  |  |  | пластина/труба | [5 empty] | нет |  |  |  | односторонная |  |  |  |  | 3 |  | 135
Положение св. |  |  |  | Высота наплавки | [5 empty] | Угол горелки,° |  |  |  | Вид каплепереноса |  |  |  |  | Ø W (мм) |  | Угол горелки |  |  | вылет эл. (мм)
нижнее |  |  |  | 9+-0,2
Сварочный процесс
№ | Сварочный процесс |  | Защитный газ |  |  |  | Газ поддува |  |  | Материал присадки |  |  |  | Классификатор |  |  |  |  | Сварочное оборудование |  |  |  | Колебания (мм) |  | примечание
1 | 135 |  | смесь К-25 |  |  |  | нет |  |  | Св-08Г2С-О | [8 empty] | ПДГ/ВДГ 352 |  |  |  | на проход |  | корень
2 | 135 |  | смесь К-25 |  |  |  | нет |  |  | Св-08Г2С-О | [8 empty] | ПДГ/ВДГ 352 |  |  |  | колебательные |  | Заполнение
3 | 135 |  | смесь К-25 |  |  |  | нет |  |  | Св-08Г2С-О | [8 empty] | ПДГ/ВДГ 352 |  |  |  | колебательные |  | облицовка
Параметры сварки
№ прохода |  | Ø присадки |  | Процесс |  |  | Wfs (м/мин) |  |  |  |  | Ток (А) |  |  |  |  | Расход газа (л/мин) |  |  |  | Напряжение (В) |  |  |  | V св. (мм/мин)
[7 empty] | Мин |  |  | Макс |  | Мин |  | Макс |  |  | Мин |  | Макс |  | Мин |  | Макс
1 |  | 1 |  | 135 | [7 empty] | 90 |  | 160 |  |  | 10 |  | 12
Доп.Инфо. |  | Проход №1 – корневой слой
2 |  | 1 |  | 135 | [7 empty] | 90 |  | 160 |  |  | 10 |  | 12
Доп.Инфо. |  | Проход №2 – заполняющий слой
3 |  | 1 |  | 135 | [7 empty] | 90 |  | 160 |  |  | 10 |  | 12
Доп.Инфо. |  | Проход №3 – облицовочный слой
Термообработка
Мин. темп. предварительного прогрева | [8 empty] | Макс. темп. между проходами | [5 empty] | Метод
термообработка после сварки
Температура | [8 empty] | Продолжительность
Дополнительные требования и рекомендации
ПЕРЕЧЕНЬ И ПОСЛЕДОВАТЕЛЬНОСТЬ ОПЕРАЦИЙ СБОРКИ И СВАРКИ
№ п/п |  | Операция |  |  |  |  | Содержание операций
1 |  | Очистка |  |  |  |  | удалить всю ржавчину и заусенцы(УШМ 1200w)
2 |  | Подготовка Кромок |  |  |  |  | Зачистить до металличего блеска кромки и прилегающие к ним обе поверхности трубы на ширину не менее 20мм
3 |  | Сборка |  |  |  |  | собрать обеспечив зазор (0+1,5). Выполнить 4 прихватки не более 15мм, на режиме сварки корневого слоя шва. Зачистить металлической щеткой от шлака и брызг расплавленного металла, проконтролировать качество выполненных прихваток. Отдать на контроль. Обработать концы прихваток для обечпечения плавного перехода при сварке корневого слоя шва, установить образец в горизонтальное положение и закрепить
4 |  | Сварка |  |  |  |  | выполнить сварку первого слоя, после сварки произвезсти первый осмотр слоя на наличие дефектов. Произвести сварку второго слоя, произвести осмотр слоя на наличие дефектов. Выполнить сварку третьего слоя произвести осмотр слоя на наличие дефектов.
Разработал | [6 empty] | Хныкин Виктор Владимирович
Утвердил | [6 empty] | Хныкин Виктор Владимирович
|  |  | № Тех.Карты: | [6 empty] | 4, модуль Г
|  |  | Дата |  |  | 2023-03-20 |  |  |  |  | Редакция | [7 empty] | Шифр
|  |  | Нормативные ссылки | [10 empty] | ГОСТ 14771-76 Т1
Разработал |  |  | Хныкин Виктор Владимирович | [10 empty] | Изготовитель
Место: |  |  | РЧ (Оренбургская область) 2023 | [10 empty] | Заказчик
Основной материал
№ | Марка материала |  |  |  | Группа |  |  | Условие доставки |  |  |  |  | Толщина (мм) |  |  | Ø (мм) |  |  |  | Угол разделки |  | Примечание
[13 empty] | мин | макс |  | мин |  | макс.
1 | Ст20 | [11 empty] | 2.8 | 2.8
2 | Ст3 | [11 empty] | 10 | 10
b0+1.5
Тип соединения |  |  |  | Тип оборудования | [5 empty] | Подкладка |  |  |  | Одно/дву-сторонняя |  |  |  |  | Слой |  | Способ прихваток |  |  | Сопло
тавровое |  |  |  | труба/пластина | [5 empty] | нет |  |  |  | односторонная |  |  |  |  | 3 |  | 135
Положение св. |  |  |  | Высота наплавки | [5 empty] | Угол горелки,° |  |  |  | Вид каплепереноса |  |  |  |  | Ø W (мм) |  | Угол горелки |  |  | вылет эл. (мм)
нижнее
Сварочный процесс
№ | Сварочный процесс |  | Защитный газ |  |  |  | Газ поддува |  |  | Материал присадки |  |  |  | Классификатор |  |  |  |  | Сварочное оборудование |  |  |  | Колебания (мм) |  | примечание
1 | 135 |  | смесь К-25 | [6 empty] | Св-08Г2С-О | [8 empty] | ПДГ/ВДГ 352 |  |  |  | на проход |  | корень
2 | 135 |  | смесь К-25 | [6 empty] | Св-08Г2С-О | [8 empty] | ПДГ/ВДГ 352 |  |  |  | колебательные |  | Заполнение
3 | 135 |  | смесь К-25 | [6 empty] | Св-08Г2С-О | [8 empty] | ПДГ/ВДГ 352 |  |  |  | колебательные |  | облицовка
Параметры сварки
№ прохода |  | Ø присадки |  | Процесс |  |  | Wfs (м/мин) |  |  |  |  | Ток (А) |  |  |  |  | Расход газа (л/мин) |  |  |  | Напряжение (В) |  |  |  | V св. (мм/мин)
[7 empty] | Мин |  |  | Макс |  | Мин |  | Макс |  |  | Мин |  | Макс |  | Мин |  | Макс
1 |  | 1 |  | 135 | [7 empty] | 110 |  | 160 |  |  | 10 |  | 12
Доп.Инфо. |  | Проход №1 – Корневой слой
2 |  | 1 |  | 135 | [7 empty] | 110 |  | 160 |  |  | 10 |  | 12
Доп.Инфо. |  | Проход №2 – заполняющий слой
3 |  | 1 |  | 135 | [7 empty] | 110 |  | 160 |  |  | 10 |  | 12
Доп.Инфо. |  | Проход №3 – облицовочный слой
Термообработка
Мин. темп. предварительного прогрева | [8 empty] | Макс. темп. между проходами | [5 empty] | Метод
термообработка после сварки
Температура | [8 empty] | Продолжительность
Дополнительные требования и рекомендации
ПЕРЕЧЕНЬ И ПОСЛЕДОВАТЕЛЬНОСТЬ ОПЕРАЦИЙ СБОРКИ И СВАРКИ
№ п/п |  | Операция |  |  |  |  | Содержание операций
1 |  | Очистка |  |  |  |  | удалить всю ржавчину и заусенцы(УШМ 1200w)
2 |  | Подготовка Кромок |  |  |  |  | Зачистить до металличего блеска кромки и прилегающие к ним обе поверхности трубы на ширину не менее 20мм
3 |  | Сборка |  |  |  |  | собрать обеспечив зазор (0+1,5). Выполнить 2 прихватки не более 5мм, на режиме сварки корневого слоя шва. Зачистить металлической щеткой от шлака и брызг расплавленного металла, проконтролировать качество выполненных прихваток. Отдать на контроль. Обработать концы прихваток для обечпечения плавного перехода при сварке корневого слоя шва, установить образец в горизонтальное положение и закрепить
4 |  | Сварка |  |  |  |  | выполнить сварку первого слоя, после сварки произвезсти первый осмотр слоя на наличие дефектов. Произвести сварку второго слоя, произвести осмотр слоя на наличие дефектов. Выполнить сварку третьего слоя произвести осмотр слоя на наличие дефектов.
Разработал | [6 empty] | Хныкин Виктор Владимирович
Утвердил | [6 empty] | Хныкин Виктор Владимирович