## Тех.карта
|  |  | № Тех.Карты: | [6 empty] | 1, модуль Ж
|  |  | Дата |  |  | 2023-03-20 |  |  |  |  | Редакция | [7 empty] | Шифр
|  |  | Нормативные ссылки | [10 empty] | ГОСТ 147771-76 С2
Разработал |  |  | Хныкин Виктор Владимирович | [10 empty] | Изготовитель
Место: |  |  | РЧ (Оренбургская область) 2023 | [10 empty] | Заказчик
Основной материал
№ | Марка материала |  |  |  | Группа |  |  | Условие доставки |  |  |  |  | Толщина (мм) |  |  | Ø (мм) |  |  |  | Угол разделки |  | Примечание
[13 empty] | мин | макс |  | мин |  | макс.
1 | Ст3 | [11 empty] | 4 | 4
2
b=0+1.5 e=8 g=1.5+-0.5 g1=1.5+-1
Тип соединения |  |  |  | Тип оборудования | [5 empty] | Подкладка |  |  |  | Одно/дву-сторонняя |  |  |  |  | Слой |  | Способ прихваток |  |  | Сопло
Стыковое |  |  |  | пластина/пластина | [5 empty] | нет |  |  |  | односторонная |  |  |  |  | 2 |  | 141
Положение св. |  |  |  | Высота наплавки | [5 empty] | Угол горелки,° |  |  |  | Вид каплепереноса |  |  |  |  | Ø W (мм) |  | Угол горелки |  |  | вылет эл. (мм)
нижнее
Сварочный процесс
№ | Сварочный процесс |  | Защитный газ |  |  |  | Газ поддува |  |  | Материал присадки |  |  |  | Классификатор |  |  |  |  | Сварочное оборудование |  |  |  | Колебания (мм) |  | примечание
1 | 141 |  | Ar |  |  |  | нет |  |  | EMK(св08гс) | [8 empty] | kemppi MasterTig MLS 2300 ACDC |  |  |  | на проход |  | корень облицовка
Параметры сварки
№ прохода |  | Ø присадки |  | Процесс |  |  | Wfs (м/мин) |  |  |  |  | Ток (А) |  |  |  |  | Расход газа (л/мин) |  |  |  | Напряжение (В) |  |  |  | V св. (мм/мин)
[7 empty] | Мин |  |  | Макс |  | Мин |  | Макс |  |  | Мин |  | Макс |  | Мин |  | Макс
1 |  | 1,6-3,2 |  | 141 | [7 empty] | 60 |  | 150 |  |  | 10 |  | 12
Доп.Инфо. |  | Проход №1 – сварка за один проход
Термообработка
Мин. темп. предварительного прогрева | [8 empty] | Макс. темп. между проходами | [5 empty] | Метод
термообработка после сварки
Температура | [8 empty] | Продолжительность
Дополнительные требования и рекомендации
ПЕРЕЧЕНЬ И ПОСЛЕДОВАТЕЛЬНОСТЬ ОПЕРАЦИЙ СБОРКИ И СВАРКИ
№ п/п |  | Операция |  |  |  |  | Содержание операций
1 |  | Очистка |  |  |  |  | удалить всю ржавчину и заусенцы(УШМ 1200w)
2 |  | Подготовка Кромок |  |  |  |  | Зачистить до металлического блеска свариваемые кромки и прилегающие к ним наружные поверхности на ширину 20 мм.(УШМ 1200w)
3 |  | Сборка |  |  |  |  | Собрать образец в приспособлении на прихватках. Количество прихваток – 2 шт. длиной не более 10 мм. Отдать на контроль.
4 |  | Сварка |  |  |  |  | Выполить сварку на проход, Сварка без подачи присадочной проволоки не допускается. Зачистить шов и прилегающие к ним поверхности на расстояние 20мм в обе стороны.
Разработал | [6 empty] | Хныкин Виктор Владимирович
Утвердил | [6 empty] | Хныкин Виктор Владимирович
|  |  | № Тех.Карты: | [6 empty] | 2, модуль Ж
|  |  | Дата |  |  | 2023-03-20 |  |  |  |  | Редакция | [7 empty] | Шифр
|  |  | Нормативные ссылки | [10 empty] | ГОСТ 14771-76 У4
Разработал |  |  | Хныкин Виктор Владимирович | [10 empty] | Изготовитель
Место: |  |  | РЧ (Оренбургская область) 2023 | [10 empty] | Заказчик
Основной материал
№ | Марка материала |  |  |  | Группа |  |  | Условие доставки |  |  |  |  | Толщина (мм) |  |  | Ø (мм) |  |  |  | Угол разделки |  | Примечание
[13 empty] | мин | макс |  | мин |  | макс.
1 | Ст3 | [11 empty] | 4 | 4
2
b=0+0.5 n=2
Тип соединения |  |  |  | Тип оборудования | [5 empty] | Подкладка |  |  |  | Одно/дву-сторонняя |  |  |  |  | Слой |  | Способ прихваток |  |  | Сопло
угловое |  |  |  | пластина/пластина | [5 empty] | нет |  |  |  | односторонная |  |  |  |  | 1 |  | 141
Положение св. |  |  |  | Высота наплавки | [5 empty] | Угол горелки,° |  |  |  | Вид каплепереноса |  |  |  |  | Ø W (мм) |  | Угол горелки |  |  | вылет эл. (мм)
горизонтальное
Сварочный процесс
№ | Сварочный процесс |  | Защитный газ |  |  |  | Газ поддува |  |  | Материал присадки |  |  |  | Классификатор |  |  |  |  | Сварочное оборудование |  |  |  | Колебания (мм) |  | примечание
1 | 141 |  | Ar |  |  |  | нет |  |  | EMK(св08гс) | [8 empty] | kemppi MasterTig MLS 2300 ACDC |  |  |  | на проход |  | корень облицовка
Параметры сварки
№ прохода |  | Ø присадки |  | Процесс |  |  | Wfs (м/мин) |  |  |  |  | Ток (А) |  |  |  |  | Расход газа (л/мин) |  |  |  | Напряжение (В) |  |  |  | V св. (мм/мин)
[7 empty] | Мин |  |  | Макс |  | Мин |  | Макс |  |  | Мин |  | Макс |  | Мин |  | Макс
1 |  | 1,6-3,2 |  | 141 | [7 empty] | 60 |  | 150 |  |  | 10 |  | 12
Доп.Инфо. |  | Проход №1 – сварка за один проход
Термообработка
Мин. темп. предварительного прогрева | [8 empty] | Макс. темп. между проходами | [5 empty] | Метод
термообработка после сварки
Температура | [8 empty] | Продолжительность
Дополнительные требования и рекомендации
ПЕРЕЧЕНЬ И ПОСЛЕДОВАТЕЛЬНОСТЬ ОПЕРАЦИЙ СБОРКИ И СВАРКИ
№ п/п |  | Операция |  |  |  |  | Содержание операций
1 |  | Очистка |  |  |  |  | удалить всю ржавчину и заусенцы(УШМ 1200w)
2 |  | Подготовка Кромок |  |  |  |  | Зачистить до металлического блеска свариваемые кромки и прилегающие к ним наружные поверхности на ширину 20 мм.(УШМ 1200w)
3 |  | Сборка |  |  |  |  | Собрать образец в приспособлении на прихватках. Количество прихваток – 2 шт. длиной не более 10 мм. Отдать на контроль.
4 |  | Сварка |  |  |  |  | Выполить сварку на проход, Сварка без подачи присадочной проволоки не допускается. Зачистить шов и прилегающие к ним поверхности на расстояние 20мм в обе стороны.
Разработал | [6 empty] | Хныкин Виктор Владимирович
Утвердил | [6 empty] | Хныкин Виктор Владимирович
|  |  | № Тех.Карты: | [6 empty] | 3, модуль Ж
|  |  | Дата |  |  | 2023-03-20 |  |  |  |  | Редакция | [7 empty] | Шифр
|  |  | Нормативные ссылки | [10 empty] | ГОСТ 147771-76 Т1
Разработал |  |  | Хныкин Виктор Владимирович | [10 empty] | Изготовитель
Место: |  |  | РЧ (Оренбургская область) 2023 | [10 empty] | Заказчик
Основной материал
№ | Марка материала |  |  |  | Группа |  |  | Условие доставки |  |  |  |  | Толщина (мм) |  |  | Ø (мм) |  |  |  | Угол разделки |  | Примечание
[13 empty] | мин | макс |  | мин |  | макс.
1 | Ст3 | [11 empty] | 4 | 4
2
b=0+1
Тип соединения |  |  |  | Тип оборудования | [5 empty] | Подкладка |  |  |  | Одно/дву-сторонняя |  |  |  |  | Слой |  | Способ прихваток |  |  | Сопло
тавровое |  |  |  | пластина/пластина | [5 empty] | нет |  |  |  | односторонная |  |  |  |  | 1 |  | 141
Положение св. |  |  |  | Высота наплавки | [5 empty] | Угол горелки,° |  |  |  | Вид каплепереноса |  |  |  |  | Ø W (мм) |  | Угол горелки |  |  | вылет эл. (мм)
нижнее
Сварочный процесс
№ | Сварочный процесс |  | Защитный газ |  |  |  | Газ поддува |  |  | Материал присадки |  |  |  | Классификатор |  |  |  |  | Сварочное оборудование |  |  |  | Колебания (мм) |  | примечание
1 | 141 |  | Ar |  |  |  | нет |  |  | EMK(св08гс) | [8 empty] | kemppi MasterTig MLS 2300 ACDC |  |  |  | на проход |  | корень облицовка
Параметры сварки
№ прохода |  | Ø присадки |  | Процесс |  |  | Wfs (м/мин) |  |  |  |  | Ток (А) |  |  |  |  | Расход газа (л/мин) |  |  |  | Напряжение (В) |  |  |  | V св. (мм/мин)
[7 empty] | Мин |  |  | Макс |  | Мин |  | Макс |  |  | Мин |  | Макс |  | Мин |  | Макс
1 |  | 1,6-3,2 |  | 141 | [7 empty] | 60 |  | 150 |  |  | 10 |  | 12
Доп.Инфо. |  | Проход №1 – сварка за один проход
Термообработка
Мин. темп. предварительного прогрева | [8 empty] | Макс. темп. между проходами | [5 empty] | Метод
термообработка после сварки
Температура | [8 empty] | Продолжительность
Дополнительные требования и рекомендации
ПЕРЕЧЕНЬ И ПОСЛЕДОВАТЕЛЬНОСТЬ ОПЕРАЦИЙ СБОРКИ И СВАРКИ
№ п/п |  | Операция |  |  |  |  | Содержание операций
1 |  | Очистка |  |  |  |  | удалить всю ржавчину и заусенцы(УШМ 1200w)
2 |  | Подготовка Кромок |  |  |  |  | Зачистить до металлического блеска свариваемые кромки и прилегающие к ним наружные поверхности на ширину 20 мм.(УШМ 1200w)
3 |  | Сборка |  |  |  |  | Собрать образец в приспособлении на прихватках. Количество прихваток – 2 шт. длиной не более 10 мм. Отдать на контроль.
4 |  | Сварка |  |  |  |  | Выполить сварку на проход, Сварка без подачи присадочной проволоки не допускается. Зачистить шов и прилегающие к ним поверхности на расстояние 20мм в обе стороны.
Разработал | [6 empty] | Хныкин Виктор Владимирович
Утвердил | [6 empty] | Хныкин Виктор Владимирович